## OPL_Criterios_Calidad_Piso
LECCIÓN DE UN PUNTO (OPL) ¦ ESTÁNDAR VISUAL DE CALIDAD EN PISO
Código: OPL-CAL-003 ¦ Revisión: 02 ¦ Aprobado: Ing. Angelo Apolo (Jefe QA/QC & Black Belt) ¦ Líneas A & B
⚠️ REGLA DE ORO DE PLANTA: PROHIBIDO RETRABAJAR DEFECTOS EN SEVERIDAD 3 (GRIETAS O DEFORMACIONES CRÍTICAS)
Más del 50% de las piezas graves fracasan en reproceso. Retrabajar cuesta $126.78 USD vs. $101.31 USD de Scrap directo. ¡Toda pieza severa va a Gaveta Roja!
Tipo de Defecto | Severidad 1 (Leve) 🟢 GAVETA VERDE: REPROCESO | Severidad 2 (Moderada) 🟡 GAVETA AMARILLA: EVALUAR | Severidad 3 (Crítica / Estructural) 🔴 GAVETA ROJA: SCRAP DIRECTO | Criterio Físico / Tolerancia | Acción Inmediata en Línea | Ahorro Evitado
Grieta / Fisura (crack) | Microfisura capilar no pasante (<2 mm). Éxito histórico: 82% | Fisura superficial (2 - 5 mm). Autorizado solo con máquina <6 años. Éxito histórico: 58% | Fisura pasante o ramificada (>5 mm). Éxito: <38% (Fracaso garantizado). | Inspección con lupa 10x y líquido penetrante. | Marcar con pintura roja indeleble y depositar en contenedor de Scrap. | +$25.47 USD / pieza
Desviación Dimensional (dimension) | Desvío menor respecto a cota (±0.05 mm). Éxito histórico: 88% | Desvío moderado (±0.10 a 0.25 mm). Requiere verificación de espesor de pared. Éxito histórico: 76% | Desvío crítico (>0.30 mm) o falta de material. Imposible recuperar tolerancia. | Medición con micrómetro digital / galga pasa-no pasa. | Ajuste de mordazas de máquina y verificación de setpoint. | +$25.47 USD / pieza
Acabado Superficial (finish) | Rebaba menor o marca de enfriamiento. Éxito histórico: 87% | Textura irregular o mancha no penetrante. Autorizado si no afecta cara de ensamble. Éxito histórico: 72% | Porosidad abierta o desgarre térmico. Defecto penetra >20% del espesor de pared. | Comparación contra muestra patrón de rugosidad. | Desbarbado manual en banco auxiliar (máximo 10 min). | +$25.47 USD / pieza
Rayón / Abrasión (scratch) | Rayón leve que no traba la uña (<0.05 mm). Éxito histórico: 85% | Rayón visible (0.05 - 0.15 mm). Evaluar si compromete estanqueidad o sello. Éxito histórico: 62% | Surco profundo (>0.20 mm) o daño en junta. Riesgo crítico de reclamo a cliente. | Inspección visual bajo luz halógena estandarizada. | Pulido abrasivo solo en caras no funcionales. | +$25.47 USD / pieza
Contaminación (contamination) | Partículas secas de polvo superficial. Éxito histórico: 86% | Mancha de lubricante o grasa lavable. Requiere desengrase ultrasónico controlado. Éxito histórico: 65% | Inclusiones fundidas o viruta metálica incrustada. Falla estructural irreparable. | Verificación con hisopado e inspección óptica. | Limpieza neumática en estación de soplado. | +$25.47 USD / pieza

## Resumen_Ejecutivo_COPQ
CUADRO EJECUTIVO: COSTO DE NO CALIDAD (COPQ) Y RETORNO FINANCIERO
Auditoría de 10,000 Eventos de Producción ¦ Ahorro a Capex Cero por Optimización de Decisiones de Calidad
1. MATRIZ DE COSTO UNITARIO SEGÚN DESENLACE OPERATIVO
Desenlace Operativo | Eventos en Muestra | Costo Medio USD | Costo Total USD | Comportamiento en Planta
1. Aprobado Directo | 6728 | 23.54 |  | Flujo de calidad conforme a primera pasada (Right First Time).
2. Retrabajo Exitoso | 2033 | 36.67 |  | Recuperación económica rentable en banco auxiliar.
3. Scrap Directo | 57 | 101.31 |  | Pérdida de material contenida inmediatamente.
4. Retrabajo Fallido (Scrap) | 191 | 126.78 |  | PÉRDIDA DOBLE: Material destruido + mano de obra + energía.
2. CUANTIFICACIÓN DEL IMPACTO FINANCIERO AHORRADO
Piezas en Scrap Doble Costo Erradicadas: | 191 | Unidades severas no reprocesadas
Sobrecosto Evitado por Unidad: | 25.47 | Diferencia ($126.78 - $101.31 USD)
Ahorro Neto Auditado en Muestra (10k eventos): |  | Ahorro directo inmediato
Horas Hombre Productivas Recuperadas: | 78 | Horas de operario devueltas a línea
Ahorro Anualizado Proyectado (100k eventos/año): |  | Impacto EBITDA anual a Capex Cero